## Índice de Productos
Línea Decorativa Picasso |  | Línea Industrial y Doméstica Alcor
| Vinilo Extrafino Tipo II |  | Fondo Anticorrosivo Alcor
| Vinilo Acrilux |  | Esmalte Alcor
| Vinilo Extralux (Fachada) |  | Vinilo Tipo III
Barniz Alcor
Línea Industrial Picasso
jjj | Barniz Picasso | Amigables con el ambiente Ergof
| Esmalte Estándar |  | Amazonía Cero VOC
| Esmalte Extralux |  | Pintura Acrílica Impermeabilizante
| Esmalte Horneable |  | Recubrimiento Impermeabilizante
| Esmalte Martillado |  | Pintura para Canchas
| Esmalte Extralux 3 en 1 |  | Amazonía Bajo VOC
| Fondo Anticorrosivo Picasso |  | Aluminio Base Acuosa
| Removedor de Pinturas |  | Acrilux Latex Antibacterial
Línea Tráfico
Pint Trafic Alcor
Pintura de Tráfico Picasso
Tráfico Base Agua Ergof

## Decorativa
VOLVER
REFERENCIA | DESCRIPCIÓN | USOS | UNIDAD DE EMPAQUE / COLORES | OBSERVACIONES | IMAGEN
LÍNEA DECORATIVA
Vinilo Extrafino | Vinilo EXTRAFINO , es una pintura tipo emulsión de aspecto mate Tipo II que cumple con los requisitos técnicos establecidos en la Norma Técnica Colombiana NTC-1335. Su formulación combina materias primas diluibles en agua especialmente para incrementar su nivel de cubrimiento y rendimiento. Con formulación especial de buena resistencia y adherencia en diferentes sustratos, no contiene Cromo ni Plomo. | Puede ser usado como recubrimiento para proteger y decorar muros, paredes en hogares, oficinas, edificaciones, etc. En ambientes interiores y sobre superficies de cemento, estuco, concreto, madera, entre otros. | Galón, Medio Cuñete, Cuñete y Tambor Almendra Suave, Azul City, Champaña, Cielo Azul, Curuba, Dicha, Gris Basalto, Lila, Mandarina, Mar Mediterraneo, Negro, Ocre Dorado, Rosa Tierno, Verde Atrevido, Viento de la Pradera y Verde Manzana | *Viscosidad de Empaque: (115-120) KU *Cubrimiento: 97% mínimo *Secamiento al tacto: 1 hora máximo *Secamiento entre manos: (1-2) horas *Rendimiento Teórico (1 mils EPS): (40-45) m2/gal aproximadamente
Vinilo Acrilux | Vinilo Acrilux , es una pintura tipo emulsión de aspecto mate Tipo I que cumple con los requisitos técnicos establecidos en la Norma Técnica Colombiana NTC-1335. Posee una formulación que combina materias primas especiales diluibles en agua y aditivos especiales para incrementar la lavabilidad de la película aplicada, alta resistencia y adherencia en diferentes sustratos. | Puede ser usado como recubrimiento para proteger y decorar muros, paredes en hogares, oficinas, edificaciones, etc. Tanto en ambientes interiores como en ambientes exteriores bajo sombra y sobre superficies de cemento, estuco, concreto, madera, entre otros. | Galón, Medio Cuñete, Cuñete y Tambor Amarillo, Azul Milenium, Azul Porcelana, Azul Medio, Blanco Hueso, Blanco Lirio, Gris Basalto, Melon Suave, Océano, Rojo Intenso, Sauce, Terracota, Verde Hoja y Verde Turquesa | *Viscosidad de Empaque: (115-120) KU *Cubrimiento: 96% minimo *Secamiento al tacto: 1 hora máximo *Secamiento entre manos: (1-2) horas *Rendimiento Teórico (1 mils EPS): 50 m2/gal aproximadamente
Vinilo Extralux (Fachada) | Vinilo EXTRALUX, es una pintura tipo emulsión formulada con resina 100% Acrilica. Cumple con los requisitos técnicos exigidos para pinturas emulsionadas para Uso Exterior de Alta Resistencia, según la Norma Técnica Colombiana NTC 5828 . Su formulación empleando materias primas especiales diluibles en agua y una formulación especial para incrementar su resistencia en ambientes Exteriores y adherencia en diferentes sustratos, no contiene Cromo ni Plomo. | Puede ser usado como recubrimiento para proteger y decorar muros, paredes en hogares, oficinas, edificaciones, etc. Tanto en ambientes interiores como en ambientes exteriores y sobre superficies de cemento, estuco, concreto, madera, entre otros. | Galón, Medio Cuñete, Cuñete y Tambor Amarillo Tostado, Arena, Azul Mar, Azul Acero, Gris Basalto, Gris Concreto, Mochima, Rojo Colonial, Rojo y Verde Tenis | *Viscosidad de Empaque: (110-120) KU *Cubrimiento: 96% mínimo *Secamiento al tacto: 1 hora máximo *Secamiento entre manos: (1-2) horas *Rendimiento Teórico (1 mils EPS): (50-52) m2/gal aproximadamente

## Industrial
VOLVER
REFERENCIA | DESCRIPCIÓN | USOS | UNIDAD DE EMPAQUE / COLORES | OBSERVACIONES | IMAGEN
LÍNEA INDUSTRIAL
Barniz | Es un producto elaborado con resinas de muy buena calidad haciéndolo barniz sintético transparente de fácil aplicación, excelente dureza, adherencia y flexibilidad para proporcionar a las superficies donde se aplica una máxima protección. Proporciona una película Mate o Brillante, según sea el caso, de excelente durabilidad, retención de brillo y resistencia al rayado. | Su formulación lo hace un producto recomendado para ser usado para proteger y decorar superficies madera en ambientes interiores y exteriores (que no estén expuestas a la luz directa del sol). No se recomienda su uso sobre superficies expuestas a la humedad o a la abrasión. Se recomienda para ser usado en techos, puertas, zócalos, columnas, muebles y superficies de madera en general | Cuarto, Galón, Cuñete y Tambor Transparente Brillante y Transparente Mate | *Viscosidad de Empaque: (95-98) KU *Densidad, Kg/Gal : 3,20-3,40 *Secamiento entre manos: (4-6) horas *Secamiento duro24 horas *Rendimiento Teórico: (40-45) m2/gal ( a 1 Mils EPS)
Esmalte Estándar | Es un esmalte sintético diseñado para proporcionar una película de acabado brillante y de buena durabilidad, con buen nivel de adherencia, durabilidad y retención de brillo, proporcionando así alta resistencia a la intemperie mediante una película de alto rendimiento. | Su formulación lo hace un producto recomendado especialmente para proteger y decorar superficies y/o artículos de metal y madera, como puertas, ventanas, rejas, zócalos, muebles, y estructuras metálicas en general, en ambientes exteriores e interiores. | Cuarto, Galón, Cuñete y Tambor Fluorescente con protector UV: Amarillo, Fucsia, Magenta, Naranja y Verde Aluminio Mezcla, Anoloc Mezcla, Azul Mediano, Azul Oscuro, Amarillo, Blanco, Blanco Mate, Blanco Hueso, Castaño, Gris Claro, Rojo Colonial, Naranja, Negro, Negro Mate, Ocre, Verde Esmeralda y Verde Maquina | *Viscosidad de Empaque: (95-100) KU *Densidad, Kg/Gal (dependiendo del color): 3,50-4,80 *Cubrimiento: 96% mínimo a 7 mils Húmedos para tonos fuertes y 85% para rojo puro *Secamiento al tacto: (1-2) horas *Secamiento a la huella: (4-6) horas entre manos *Rendimiento Teórico: (35-50) m2/gal ( a 1 Mils EPS) varía dependiendo del color y del fondo sobre el cual es aplicado el producto
Esmalte Extralux | Es un Esmalte Sintético Tipo I, diseñado bajo la más estricta selección de materias primas. Que proporcionan un bello acabado final mediante una película brillante de alto nivel de adherencia, durabilidad y retención de brillo. | Su formulación lo hace un producto recomendado especialmente para ser usado para proteger y decorar superficies metálicas en ambientes interiores y exteriores, en ambientes de alta exigencia. | Cuarto, Galón, Cuñete y Tambor Amarillo Oro, Anoloc Champaña, Azul Oscuro, Azul Postobon, Azul Medio, Blanco, Blanco Semi Mate, Rojo, Naranja, Gris, Verde Entonador, Verde Oscuro y Verde Turquesa. | *Viscosidad de Empaque: (95-100) KU *Densidad, Kg/Gal (dependiendo del color): 3,50-4,40 *Cubrimiento: 97% mínimo a 7 mils Húmedos para colores 96% mínimo para Blanco 90% mínimo para colores puros (amarillos, naranjas, etc) *Secamiento al tacto: 20 mínimo *Secamiento a la huella: (4-6) horas *Rendimiento Teórico: (35-50) ) m2/gal ( a 1 Mils EPS) varía dependiendo del color y del fondo sobre el cual es aplicado el producto
Esmalte Horneable | Es un producto de secamiento al horno (termo-endurecible) diseñado mediante la combinación de resinas alquidicas y melanina, proporcionando de esta manera una película especial para proteger superficies metálicas mediante un acabado de película lisa, con excelente adherencia, dureza, alta resistencia y gran cubrimiento. | Por su formulación es un producto de uso industrial de altísima calidad que ofrece resistencia al ser aplicado sobre superficies metálicas: ferrosas y no ferrosas, utilizados en la industria metalmecánica como estructuras para divisiones de oficinas, marcos de lámparas, estanterías, gabinetes, escritorios, bicicletas y muebles en general. | Cuarto, Galón, Cuñete y Tambor Policromaticos: Azul Neon y Verde Venecia Tintilla para interiores: Azul, Rojo, Rojo Royal y Vinotinto Tintillas para exteriores con protector uv: Azul, Rojo, Rojo Royal y Vinotinto Fluorescentes: Amarillo, Fucsia, Magenta, Naranja y Verde Amarillo, Amarillo Oro, Azul Entonador, Azul Español, Azul Agua Marina,Aluminio Grano Fino, Aluminio Grano Grueso, Beige, Blanco 552, Blanco 652, Blanco Lampara, Base Blanca, Gris, Gris Oscuro, Naranja, Negro Brillante, Negro Mate, Negro Mate Especial, Rojo, Rojo Entonador, Transparente, Transparente Mate, Verde Esmeralda, Verde Entonador, Verde Idema, Verde Menta, Vinotinto y Violeta | *Viscosidad de Empaque: (88-90) KU. *Acabado Mate- Brillante *Densidad, Kg/Gal (dependiendo del color): 3,50-3,70 *Rendimiento Teórico, aplicado a 25 micras (1 mils) EPS: (45-50) m 2/Gal (para superficies nuevas y a color diferente)}
Esmalte Martillado | Es un esmalte alquidico de rápido secamiento, con una película de efecto martillado y aspecto metalizado gracias al uso de pigmento de aluminio dentro de su formulacion, de gran flexibilidad y adherencia y excelente resistencia a la intemperie. Por su rápido secamiento es ideal para ser usado en procesos que requieran tiempos de procesos cortos para manejar las piezas sobre las cuales se aplica el producto. | Su formulación lo hace un producto recomendado para ser usado sobre superficies metálicas ferrosas donde se desean ocultar imperfecciones de la superficie o donde se desea obtener un efecto de una película no continua (efecto martillado). Se recomienda su uso sobre muebles, cajas fuertes, maquinarias, etc. | Cuarto, Galón, Cuñete y Tambor Azul, Gris y Verde | Viscosidad de Empaque: (70-100) s CF-4  Acabado de aspecto MARTILLADO  Densidad, Kg/Gal (dependiendo del color): 3,50-3,70  Rendimiento Teórico, aplicado a 25 micras (1 mils) EPS: (35-40) m 2/Gal (para superficies nuevas y a color diferente)
Esmalte Extralux 3 en 1 | Es un producto de diseñado bajo la más estricta selección de materias primas. Nuestro Extralux 3 en 1, es un esmalte sintético basado en la combinación de resinas y aditivos especiales que combina 3 características en un solo producto: genera un esmalte que NO requiere el lijado previo de la superficie metálica donde se va a aplicar, contiene materias primas especiales que le confieren el poder anticorrosivo y además proporciona un bello acabado final mediante una película brillante de alto nivel de adherencia, durabilidad y retención de brillo. | Su formulación lo hace un producto recomendado especialmente para ser usado para proteger y decorar superficies metálicas en ambientes interiores y exteriores, las cuales no requieren ser lijadas si presentan corrosión. | Galón, Cuñete y Tambor Amarillo, Azul, Blanco, Caoba, Gris, Naranja, Negro Brillante y Verde Esmeralda | *Viscosidad de Empaque: (95-100) KU *Densidad, Kg/Gal (dependiendo del color): 3,40-4,50 *Cubrimiento: 97% mínimo a 7 mils Húmedos 96% minimo para Blanco 90% minimo para colores puros (amarillos, naranjas, etc) *Secamiento al tacto: 20 mínimo *Secamiento a la huella: (4-6) horas *Rendimiento Teórico: (35-50) ) m2/gal ( a 1 Mils EPS) varía dependiendo del color y del fondo sobre el cual es aplicado el producto
Fondo Anticorrosivo | Es un producto de diseñado bajo la más estricta selección de materias primas especiales. Nuestro Anticorrosivo Picasso forma una película mate-satinada que permite la protección contra la corrosión del sustrato donde es aplicado, mejorando de esta manera la resistencia y durabilidad del acabado final (Esmalte aplicado). Está basado en la combinación de resinas y aditivos especiales que le confieren el poder anticorrosivo y además proporciona un alto nivel de adherencia, y durabilidad proporcionando así alta resistencia a la intemperie mediante una película de alto rendimiento. | Su formulación lo hace un producto recomendado especialmente para ser usado para proteger y decorar superficies metálicas en ambientes interiores y exteriores, tales como puertas, ventanas, estructuras metálicas, tanques de almacenamiento, entre otras. | Cuarto, Galón, Cuñete y Tambor Blanco, Gris, Rojo y Negro Cromato de zinc: Amarillo y Verde | *Viscosidad de Empaque: (95-100) KU *Densidad, Kg/Gal (dependiendo del color): 4,50-5,00 *Cubrimiento: 97% mínimo a 7 mils Húmedos (para colores) y 90% para el Blanco *Sólidos por Volumen: (40-44) % *Secamiento al tacto: (15-30) minutos *Secamiento a la huella: (1-2) horas *Rendimiento Teórico: (45-50) m2/gal (A 1 Mils de EPS)
Removedor de Pinturas | Es un producto químico especialmente diseñado para ablandar, suavizar y remover en forma fácil y sencilla las capas de no deseadas de esmaltes, lacas, barnices y lacas automotrices. Formulado mediante una cuidadosa selección de materias primas y aditivos especiales cuya finalidad es atacar la película de la pintura que se desea remover. | Recomendado para ser usado como agente removedor o elimiador de capas de pinturas o barnices, ya sea en buen estado o deterioradas, antes de aplicar la capa de acabado final deseado. | Galón y Cuarto | *Viscosidad de Empaque: (88-95) KU *Densidad, Kg/Gal (dependiendo del color): 4,50-4,60

## Industrial y Doméstico
VOLVER
REFERENCIA | DESCRIPCIÓN | USOS | UNIDAD DE EMPAQUE / COLORES | OBSERVACIONES | IMAGEN
LÍNEA INDUSTRIAL Y DOMÉSTICA
Fondo Anticorrosivo Alcor | Producto Alquidico diseñado para proteger todo tipo de superficies y estructuras metálicas de hierro y acero contra la corrosión causada por condiciones ambientales normales, puede ser usado, por la apariencia de la película final que proporciona, como Fondo y Acabado simultáneamente, ya que al ser aplicado genera una película con gran poder de adhesión, resistencia y fácil aplicación | Su formulación lo hace un producto recomendado especialmente para ser usado en trabajos profesionales en sistemas alquidicos convencionales para proteger y decorar superficies metálicas en ambientes interiores y exteriores (que no sean sometidos a inmersión), tales como puertas, ventanas, estructuras metálicas, tanques de almacenamiento, entre otras. | Cuarto, Galón, Cuñete y Tambor. Amarillo, Blanco, Gris, Negro, Rojo y Verde | *Viscosidad de Empaque: (95-100) KU *Densidad, Kg/Gal (dependiendo del color): 4,50-5,00 *Cubrimiento: 97% mínimo a 7 mils Húmedos (para colores) y 85 % para el Blanco *Sólidos por Volumen: (40-44) % *Secamiento al tacto: (15-30) minutos *Secamiento a la huella: (1-2) horas *Rendimiento Teórico: (30-35) m2/gal (A a 2 manos)
Esmalte Alcor | Es un Esmalte Alquidico formulado mediante la combinación de materias primas especiales que brinden una película para proteger y decorar superficies de hierro, acero, madera y concreto en general, proporcionando una excelente relación precio-rendimiento. Con buen poder de adhesión y excelente apariencia | Recomendado para ser usado sobre superficies o artículos metálicos y/o de madera, tales como: puertas, ventanas, rejas, portones, muebles, zócalos, estructuras metálicas en general en ambientes interiores y exteriores (bajo cubierta) con características poco agresivas. | Cuarto, Galón, Cuñete y Tambor Amarillo, Azul, Blanco, Blanco Mate, Caoba, Gris, Naranja, Negro, Negro Mate, Rojo y Verde Esmeralda | *Viscosidad de Empaque: (95-100) KU. *Acabado Mate- Brillante *Cubrimiento: 85% minimo para tonos puros y 95% mínimo para otros tonos, aplicado a 7 mils Húmedos *Densidad, Kg/Gal (dependiendo del color): 3,40-5,20 *Rendimiento Teórico (a 1 mils de espesor): (35-40) m 2/Gal (para superficies nuevas y a color diferente)
Vinilo Tipo III | Vinilo Alcor tipo 3 es una línea de aspecto mate desarrollada para proporcionar una película de bella apariencia y de buen cubrimiento, obteniendo así el ambiente deseado con el mayor ahorro. | Desarrollado para proteger y decorar superficies de concreto, mampostería, madera, frisos y cementos en ambientes interiores. Aplicable sobre techos, paredes, cielorrasos, yeso, estuco, Dry Wall y en general sobre superficies que no requieran ser lavadas pero que requieren un buen aspecto de acabado mate con una excelente relación costo-beneficio. | Galón, Medio Cuñete, Cuñete y Tambor Azul Mar, Curuba, Crema, Lima y Marfil Suave. | *Viscosidad de Empaque: 120 KU *Cubrimiento: 97% minimo *Secamiento al tacto: 1 hora máximo *Secamiento entre manos: (3) horas *Rendimiento Teórico (1 mils EPS): (25-30) m2/gal aproximadamente
Barniz Alcor | Barniz sintético transparente de fácil aplicación, diseñado para proporcionar una película de acabado brillante y de buena durabilidad, con buen nivel de adherencia. Proporciona excelente relación costo-beneficio protegiendo las superficies donde es aplicado, mediante una película que no se agrieta ni se desprende. | Su formulación lo hace un producto recomendado especialmente para proteger y decorar superficies y/o artículos de metal y madera, como puertas, ventanas, rejas, zócalos, muebles, y estructuras metálicas en general, en ambientes exteriores e interiores. | Cuarto, Galón, Cuñete y Tambor Transparente Brillante y Transparente Mate | *Viscosidad de Empaque: (95-98) KU *Densidad, Kg/Gal : 3,20-3,40 *Secamiento entre manos: (4-6) horas *Secamiento duro 24 horas *Rendimiento Teórico: (40) m2/gal ( a 1 Mils EPS)

## Amigable con el Ambiente
VOLVER
REFERENCIA | DESCRIPCIÓN | USOS | UNIDAD DE EMPAQUE / COLORES | OBSERVACIONES | IMAGEN
LÍNEA AMIGABLE CON EL AMBIENTE
Amazonía Vinilo Cero VOC | Amazoni Vinilo Cero VOC, es un vinilo de aspecto mate libre de componentes químicos contaminantes y con características CERO VOC (Cero Compuestos Orgánicos Volátiles). Su elevada durabilidad y rendimiento la hacen además un Vinilo Tipo I que cumple con los requisitos técnicos establecidos en la Norma Técnica Colombiana NTC-1335. | Dadas sus características de desempeño puede ser usado como recubrimiento para proteger y decorar muros, paredes en hogares, oficinas, edificaciones, etc. Tanto en ambientes interiores como en ambientes exteriores bajo sombra y sobre superficies de cemento, estuco, concreto, madera, entre otros. |  | *Viscosidad de Empaque: (115-120) KU *Cubrimiento: 97% minimo a 10 mils Húmedos *Secamiento al tacto: 1 hora maximo *Secamiento entre manos: (1-2) horas *Rendimiento Teórico: 50 m2/gal aproximadamente
Pintura Acrílica Impermeabilizante 7 y 10 años | Desarrollado con tecnología de punta, elaborado con resinas de alta flexibilidad, buena adhesión, elevada resistencia y excelente acabado decorativo. Ofrece óptima capacidad para soportar los movimientos de dilatación y contracción sin agrietarse y por su viscosidad, posee alto poder de penetración en pequeñas fisuras para un sellado perfecto. | Dadas sus características de desempeño puede ser usado como impermeabilizante de techos y terrazas de concreto, bloque o ladrillos, fibro-cemento, baldosas no esmaltadas, tejas de barro, mantos asfálticos sin acabado o material antiadherente. | Galón, Cuñete y Tambor Azul, blanco, Gris, Rojo y Verde | *Cubrimiento: 96% mínimo a 10 mils Húmedos *Secamiento: (3-4) horas (entre capas, a 25°C y 50% HR) *Rendimiento practico: (20-25) m2/cuñ *Vida Util en almacenamiento: 12 meses (envase original)
Recubrimiento Impermeabilizante | Es un producto desarrollado con tecnología de punta, elaborado mediante la combinación de resinas acrílico estirenada exentas de plastificantes y resinas elastomericas que forma una película flexible, buena adhesión, elevada resistencia al agua y excelente acabado decorativo. Posee buena capacidad para soportar los movimientos de dilatación y contracción sin agrietarse. | Dadas sus características de desempeño puede ser usado como acabado final en impermeabilizante de techos y terrazas de concreto, baldosas no esmaltadas, tejas de barro, aluminio, mantos asfálticos sin acabado o material antiadherente. Prolongando asi la vida útil del impermeabilizante. | Galón, Cuñete y Tambor. Azul, Blanco, Gris, Rojo y Verde. | *Viscosidad de Empaque: (110-120) KU *Sólidos por Volumen: (40-42) % *Cubrimiento: 96% minimo a 10 mils Húmedos *Secamiento: (3-4) horas (entre capas, a 25°C y 50% HR) *Rendimiento Practico aproximado: (25-30) m2/gal
Pintura para Canchas | Es un producto desarrollado mediante la combinación de materias primas especiales, elaborado con resinas base agua de alta flexibilidad, buena adhesión y resistencia. | Producto de acabado mate antideslizante, recomendado para ser usado durante la demarcación, pintado y mantenimiento de canchas deportivas, ciclo vías y pisos de tráfico moderado, entre otros. | Galón, Cuñete y Tambor Azul, Blanco, Rojo y Verde | *Viscosidad de Empaque: (120-130) KU *Sólidos por Volumen: (34-36)% *Cubrimiento: 98% mínimo a 10 mils Húmedos *Secamiento: 1 hora (entre capas, a 25°C y 50% HR) *Rendimiento Teórico: (50-52) m2/galon a 1 Mils EPS
Amazonía Bajo VOC | Amazonia Vinilo Bajo VOC (o COV, por sus siglas en español, Compuestos Orgánicos Volátiles), es una pintura de aspecto mate Tipo I que cumple con los requisitos técnicos establecidos en la Norma Técnica Colombiana NTC-1335. | Dadas sus características de desempeño puede ser usado como recubrimiento para proteger y decorar muros, paredes en hogares, oficinas, edificaciones, etc. Tanto en ambientes interiores como en ambientes exteriores bajo sombra y sobre superficies de cemento, estuco, concreto, madera, entre otros. |  | *Viscosidad de Empaque: (115-120) KU *Cubrimiento: 97% minimo a 10 mils Húmedos *Secamiento al tacto: 1 hora maximo *Secamiento entre manos: (1-2) horas *Contenido de VOC: < ó = 10 gr/lt *Rendimiento Teórico: 50 m2/gal aproximadamente
Aluminio Base Acuosa | Es un producto de diseñado bajo la más estricta selección de materias primas especiales. Nuestro Aluminio Base Agua es el resultado de la combinación de una resina de polímero acrílico y pigmento metalizado (aluminio) que forma una película regular y uniforme, proporcionando excelente durabilidad y adherencia. Picasso forma una película metalizada que permite la aplicación sobre diferentes sustratos, formando dureza rápidamente. | Su formulación lo hace un producto recomendado especialmente para ser usado para el acabado y la protección de impermeabilizaciones asfálticas de techos y platabandas NO TRANSITABLES. Este acabado metalizado refleja los rayos solares proporcionando protección y durabilidad a las impermeabilizaciones. | Galón, cuñete Aluminio Grano Fino | *Viscosidad de Empaque: (10-15) s Copa Ford-4 *Densidad, Kg/Gal : 3,30-3,40 *Cubrimiento: 97% mínimo a 7 mils Húmedos *Secamiento al tacto: (0,5-1,0) hora *Secamiento a la huella: (2-4) horas *Secamiento duro: 24 horas minimo *Rendimiento Teórico: (20-25) m2/gal (A 1 Mils de EPS)
Acrilix Latex Antibacterial | Es una pintura acrílica base agua de Bajo VOC ), proporciona una película de aspecto satinado, de alta resistencia y lavabilidad y desinfección proporcionando asi una película que permite proteger y decorar paredes en ambiente interiores que requieren altos niveles de asepsia. Posee buen poder cubriente, alta resistencia al agua y bajo olor residual. | Puede ser usado como recubrimiento para proteger y decorar areas que demanden condiciones de alta asepsia como cocinas industriales, consultorios, escuelas, jardines infantiles, quirófanos y áreas comunes de hospitales. Aplicable sobre superficies de concreto, mampostería, estuco, laminas de fibrocemento, entre otras superficies. |  | *Viscosidad de Empaque: (115-120) KU *Cubrimiento: 97% minimo a 10 mils Húmedos *Secamiento al tacto: 1 hora maximo *Secamiento entre manos: (1-2) horas *Contenido de VOC: < ó = 10 gr/lt  Rendimiento Teórico (a 1 mils de EPS): (50-60) m2/gal aproximadamente dependiendo del color base a cubrir y de la condición de la superficie

## Tráfico
VOLVER
REFERENCIA | DESCRIPCIÓN | USOS | UNIDAD DE EMPAQUE / COLORES | OBSERVACIONES | IMAGEN
LÍNEA TRÁFICO
Pint Trafic Alcor | Es un producto de rápido secamiento, desarrollado mediante la combinación de materias primas especiales. Buena resistencia a la abrasión, intemperie y paso peatonal. Además de ofrecer buen nivel de resistencia al tráfico vehicular ligero. | Su formulación lo hace un producto recomendado para la demarcación y aplicaciones en zonas de parqueadero, paso peatonal, pisos de bodega, entre otros. | Galón, Cuñete y Tambor Amarillo y Blanco | *Viscosidad de Empaque: (85-95) KU *Cubrimiento a 10 mils humedos: 95% mínimo para Blanco y 90% minimo para Amarillo. *Secamiento al tacto: (5-10) minutos *Secamiento al tránsito: 30 minutos máximo *Rendimiento Teórico: 60-65 m lineales para líneas de 15 cm de ancho a (8-10) mils de espesor de película seca
Pintura de Tráfico Picasso | Es un producto de rápido secamiento, desarrollado mediante el empleo de resinas Acrílicas en solución, lo cual le confiere una excelente resistencia a la abrasión, a la grasa, aceite, gasolina y otros disolventes, así como a la intemperie. | Su formulación lo hace un producto recomendado especialmente para ser usado para la demarcación sobre asfalto completamente curado, así como concreto completamente fraguado en calles, avenidas, autopistas de trafico ligero de TPD (Trafico Promedio Diario) con valores de hasta 200-3.000 vehículo, en aeropuertos, puentes y túneles y pasos peatonales. | Cuarto, Galón, Cuñete y Tambor Amarillo, Azul, Blanco, Rojo Colonial y Negro | *Viscosidad de Empaque: (95-100) KU *Cubrimiento: 94% mínimo a 10 mils Húmedos y 90% para el color Amarillo *Secamiento al tacto: (5-10) minutos *Secamiento al tránsito: 30 minutos máximo *Rendimiento Teórico: 7,5 m2/gal 10 mil espesor de película seca *% sólidos por volumen: (50) % mínimo *Espesor Seco recomendado: (8-10) mil EPS (18 a 20) mils de espesor húmedo de película)
Tráfico Base Agua Ergof | Es un producto desarrollado mediante la combinación de materias primas especiales, elaborado con resinas 100% acrílicas, base agua de rápido secamiento y excelente resistencia a la abrasión y a la intemperie. La combinación de materias primas en la formulación permite obtener un recubrimiento de excelente durabilidad y alta resistencia a los movimientos del asfalto y a la fricción. | Su formulación lo hace un producto recomendado especialmente para ser usado en la demarcación de calles, avenidas, autopistas de alto nivel de tránsito vehicular, en aeropuertos (zonificación o demarcación lineal) y en general en superficies de asfalto y concreto. | Galón, Cuñete y Tambor Amarillo, Blanco, Gris y Negro | *Viscosidad de Empaque: (95-105) KU *Cubrimiento a 10 mils Húmedos: 96% mínimo para Blanco y Gris Y 75% mínimo para Amarillo *Secamiento al tacto: 10 minutos máximo *Secamiento al tránsito: (30-60) minutos *Rendimiento: (6,5-7,0) m2/gal a 12 mil espesor de película seca (70-75) m/gal a (9-10) mils de espesor de película seca y franja de 12 cm de ancho *% sólidos por volumen: (53-55) % *Espesor Seco recomendado: (10-12) mil EPS (18 a 20) mils de espesor húmedo de película)